## List1
Dosažení různých WB struktur
Druh struktury | Perlová struktura |  |  |  |  | Zvrásněná struktura |  |  | Microstruktura
Velikost struktury | extra jemná | jemná | střední | hrubá | extra hrubá | jemná | střední | hrubá | micro
Popis struktury | 10P | 20P | 30P | 40P | 50P | 60N | 70N | 80N | 90N
Stříkací pistole | 10P: Stříkací pistole; 30P: Tlaková nádobka na materiál; 60N: Stříkací pistole ( ne HVLP); 90N: Stříkací pistole
Velikost trysky | 1,5 mm | 2,0 mm | 1,5 mm |  |  | 2,0 mm |  | 2,5 mm | 1,5 mm
Předlakování
Viskozita | 10P: DIN/4 20-35 ´´; 60N: odpadá
Ředění | 10P: 15 - 20 %; 60N: odpadá
Tlak při nanášení | 10P: 2 - 3,5 bar; 60N: odpadá
Předlakování
Viskozita | DIN/4 20-30´´ | DIN/4 30-40´´ | DIN/4 35-55´´ | neměřitelné |  | neměřitelné | hotové ke stříkání
Ředění | cca 20 % | cca 15 % | cca 12 % | 5 - 10 % | 0 - 5 % | 2 - 5 % | odpadá
Tlak při nanášení | 1,5 - 2 bar | 1,5 bar | cca 1 bar |  |  | 2 - 3 bar | 2 bar |  | 2 - 3 bar
U struktur 10 P až 80 N se jedná o PUR PLUS Strukturové laky.
90 N je možné puze s Mikrostrukturlakem.
Pro struktury 10P, 20 P a 30 P je vhodnější PUR E/A Stukturový lak.